## Sheet1
瑕疵名称 | 瑕疵成因 | 瑕疵图片示例
变形 | 铝材形状明显发生变化，与原铝材不符，整形不良，模具原因。
驳口 | 挤压型材造成疑似拼接上去的接口（接痕）。
擦花（擦伤） | 表面处理（喷涂）后有轻微擦到其它的东西，造成痕迹。
打白点 | 表面处理时有油点溅上去。
杂色 | 喷涂换颜料的时候，装颜料的容器未清洗干净，造成喷涂时有少量其它颜色掺入。
打磨印 | ①表面处理后有少量不规则（突出等。。）经过打磨之后返工，再次出来后有明显的打磨痕迹。②挤压打磨的痕迹
返底 | 多指角位，槽位。油漆调和比例出问题（比较稀）或者粉本身有问题喷不均匀，达不到好的效果。导致铝材原本颜色露出。有时也是模厚不够。
漏底 | 喷粉效果不好，铝材大量底色露出。
不导电 | 直接喷不到铝材表面上去。
挂具印（挂具痕，挂钩印） | 喷涂时挂具挡住油漆，喷不到挂具里面去。
碰凹（挤压碰凹） | 吊机吊铝材时不小心碰到，或人为抬料不注意，叉车撞到，导致铝材表面凹陷下去。
划伤 | 表面处理后不小心划了一条口子或一条线。
火山口 | 型材涂层表面有局部细小凹坑，类似于炸弹爆炸留下的坑。 桔皮：表面处理后涂层表面粗糙，大颗粒。
桔皮 | 表面处理后涂层表面粗糙，大颗粒。
铝屑 | 挤压，锯断铝材时的铝屑粘在铝材表面再经过表面处理时未弄干净。
喷流 | 喷涂时油漆稀从上流下来，有流动痕迹。
漆泡 | 喷涂后表面起泡，小而多。
气泡 | 挤压型材基材造成起泡，喷涂后泡比较大且光滑。
起坑 | 型材模具问题，做出来的型材一整条都有一条凹下去的部分。
纹粗 | 铝材基体有线性的纹理并粗糙。
涂层开裂 | 表面处理时涂层裂开，造成类似于干旱土地开裂的现象。
脏点 | 表面处理时，有灰尘或一些脏东西未能擦掉，导致涂层有颗粒比较突出。
粘接 | 表面处理后，涂料还未完全固化之前，型材与型材之间有接触，分开后接触点有痕迹。
凸粉 | 表面处理喷粉时未能均匀喷粉，造成一堆一堆的突出。
喷涂划伤 | 进行表面处理时，机器或人为不小心划伤。
拖伤 | 挤压或人为搬料时拖拉过。
油印 | 型材加工时，上方有机油落在型材上。